## Ф-М СВОЙСТВА КИРПИЧЕЙ
|  |  |  | Физико-механические показатели: | [7 empty] | Транспортировка автотранспортом: |  |  |  | Транспортировка ж/д транспортом:
изображение кирпича | № | Наименование кирпича керамического ГОСТ 530-2012 | Размер кирпича | Вес 1-ого кирпича | Прочность | Пустотность | Морозостойкость | Класс средней плотности | Группа по технологической эффективности | Водопоглощение | Теплопроводность в кладке | Размер поддона | вместимость в 1 пачку | Вес 1 пачки | Вместимость в автомобиль евро-фура | Размер поддона | Вес 1 пачки | вместимость в 1 пачку | Вместимость полувагона | Вместимость полувагона
| п/п |  | мм | кг | кг/см2 | % | цикл |  |  | % | Вт/м*Стель | м |  | кг | шт | м | кг |  | поддоны | шт
| 1 | 1.Кирпич керамический облицовочный полуторный пустотелый красный | 250*120*88 | 3.3 | М-150 | 36 | 50-75 | 1.4 | Эффективный | 11-12 | 0.34 | 1х1 | 352 | 1146 | 6336 | 0,75х1,25 | 1100 | 328 | 64 | 20992
| 2 | 2.Кирпич керамический облицовочный одинарный пустотелый красный | 250*120*65 | 2.4 | М-150 | 36 | 50-75 | 1.2 | Эффективный | 11-12 | 0.34 | 1х1 | 480 | 1146 | 8640 | 0,75х1,25 | 1100 | 436 | 64 | 27904
| 3 | 3.Кирпич керамический облицовочный полуторный пустотелый красный короед | 250*120*88 | 3.3 | М-150 | 36 | 50-75 | 1.4 | Эффективный | 11-12 | 0.34 | 1х1 | 352 | 1146 | 6336 | 0,75х1,25 | 1100 | 328 | 64 | 20992
| 4 | 4.Кирпич керамический облицовочный одинарный пустотелый красный короед | 250*120*65 | 2.4 | М-150 | 36 | 50-75 | 1.2 | Эффективный | 11-12 | 0.34 | 1х1 | 480 | 1146 | 8640 | 0,75х1,25 | 1100 | 436 | 64 | 27904
| 5 | 5.Кирпич керамический облицовочный полуторный пустотелый красный "черепашка" | 250*120*88 | 3.3 | М-150 | 36 | 50-75 | 1.4 | Эффективный | 11-12 | 0.34 | 1х1 | 352 | 1146 | 8640 | 0,75х1,25 | 1100 | 436 | 64 | 27904
| 6 | 6.Кирпич керамический облицовочный одинарный пустотелый красный"черепашка" | 250*120*65 | 2.4 | М-150 | 36 | 50-75 | 1.2 | Эффективный | 11-12 | 0.34 | 1х1 | 480 | 1146 | 8640 | 0,75х1,25 | 1100 | 436 | 64 | 27904
| 7 | 7.Кирпич керамический облицовочный «половинка» пустотелый красный | 250*60*65 | 1.2 | М-150 | 33 | 50 | 1.3 | Эффективный | 11-12 | 0.34 | 1х1 | 960 | 1175 | 17280 | 0,75х1,25 | 1155 | 872 | 64 | 55808
| 8 | 8.Кирпич керамический облицовочный «половинка» пустотелый красный «черепашка» | 250*120*88 | 1.2 | М-150 | 33 | 50 | 1.3 | Эффективный | 11-12 | 0.34 | 1х1 | 960 | 1175 | 17280 | 0,75х1,25 | 1155 | 872 | 64 | 55808
| 9 | 9.Кирпич керамический облицовочный полуторный пустотелый коричневый "гаванна" | 250*120*88 | 3.3 | М-150 | 36 | 50-75 | 1.4 | Эффективный | 11-12 | 0.34 | 1х1 | 352 | 1146 | 6336 | 0,75х1,25 | 1100 | 328 | 64 | 20992
| 10 | 10.Кирпич керамический облицовочный одинарный пустотелый коричневый "гаванна" | 250*120*65 | 2.4 | М-150 | 36 | 50-75 | 1.2 | Эффективный | 11-12 | 0.34 | 1х1 | 480 | 1146 | 8640 | 0,75х1,25 | 1100 | 436 | 64 | 27904
| 11 | 11.Кирпич керамический облицовочный полуторный пустотелый кориневый "шоколад" | 250*120*88 | 3.3 | М-150 | 36 | 50-75 | 1.4 | Эффективный | 11-12 | 0.34 | 1х1 | 352 | 1146 | 6336 | 0,75х1,25 | 1100 | 328 | 64 | 20992
| 12 | 12.Кирпич керамический облицовочный одинарный пустотелый коричневый"шоколад" | 250*120*65 | 2.4 | М-150 | 36 | 50-75 | 1.2 | Эффективный | 11-12 | 0.34 | 1х1 | 480 | 1146 | 8640 | 0,75х1,25 | 1100 | 436 | 64 | 27904
| 13 | 13.Кирпич керамический облицовочный полуторный пустотелый коричневый "черепашка" | 250*120*88 | 3.3 | М-150 | 36 | 50-75 | 1.4 | Эффективный | 11-12 | 0.34 | 1х1 | 352 | 1146 | 6336 | 0,75х1,25 | 1100 | 328 | 64 | 20992
| 14 | 14.Кирпич керамический облицовочный одинарный пустотелый коричневый "черепашка" | 250*120*65 | 2.4 | М-150 | 36 | 50-75 | 1.2 | Эффективный | 11-12 | 0.34 | 1х1 | 480 | 1146 | 8640 | 0,75х1,25 | 1100 | 436 | 64 | 27904
| 15 | 15.Кирпич керамический облицовочный одинарный пустотелый коричневый "короед" | 250*120*65 | 2.4 | М-150 | 36 | 50-75 | 1.2 | Эффективный | 11-12 | 0.34 | 1х1 | 480 | 1146 | 6336 | 0,75х1,25 | 1100 | 328 | 64 | 20992
| 16 | 16.Кирпич керамический облицовочный полуторный пустотелый коричневый "короед" | 250*120*88 | 3.3 | М-150 | 36 | 50-75 | 1.4 | Эффективный | 11-12 | 0.34 | 1х1 | 352 | 1146 | 6336 | 0,75х1,25 | 1100 | 328 | 64 | 20992
| 17 | 17.Кирпич керамический облицовочный «половинка» пустотелый коричневый | 250*60*65 | 1.2 | М-150 | 33 | 50 | 1.3 | Эффективный | 11-12 | 0.34 | 1х1 | 960 | 1175 | 17280 | 0,75х1,25 | 1155 | 872 | 64 | 55808
| 18 | 18.Кирпич керамический облицовочный «половинка» пустотелый коричневый «черепашка» | 250*60*65 | 1.2 | М-150 | 33 | 50 | 1.3 | Эффективный | 11-12 | 0.34 | 1х1 | 960 | 1175 | 17280 | 0,75х1,25 | 1155 | 872 | 64 | 55808
| 19 | 19.Кирпич керамический облицовочный полуторный пустотелый "слоновая кость" | 250*120*88 | 3.4 | М-150 | 35 | 50-75 | 1.4 | Эффективный | 10 | 0.34 | 1х1 | 352 | 970 | 6336 | 0,75х1,25 | 1100 | 328 | 64 | 20992
| 20 | 20.Кирпич керамический облицовочный одинарный пустотелый "слоновая кость" | 250*120*65 | 2.5 | М-150 | 35 | 50-75 | 1.2 | Эффективный | 10 | 0.34 | 1х1 | 480 | 970 | 8640 | 0,75х1,25 | 1100 | 436 | 64 | 27904
| 21 | 21.Кирпич керамический облицовочный полуторный пустотелый "солома" | 250*120*88 | 3.4 | М-150 | 35 | 50-75 | 1.4 | Эффективный | 10 | 0.34 | 1х1 | 352 | 970 | 6336 | 0,75х1,25 | 1100 | 328 | 64 | 20992
| 22 | 22.Кирпич керамический облицовочный одинарный пустотелый "солома" | 250*120*65 | 2.5 | М-150 | 35 | 50-75 | 1.2 | Эффективный | 10 | 0.34 | 1х1 | 480 | 970 | 8640 | 0,75х1,25 | 1100 | 436 | 64 | 27904
| 23 | 23.Кирпич керамический рядовой полуторный пустотелый красный | 250*120*88 | 3.3 | М-150 | 36 | 50-75 | 1.4 | Эффективный | 11-12 | 0.34 | 1х1 | 352 | 1146 | 6336 | 0,75х1,25 | 1100 | 328 | 64 | 20992
| 24 | 24.Кирпич керамический рядовой одинарный пустотелый красный | 250*120*65 | 2.4 | М-150 | 36 | 50-75 | 1.2 | Эффективный | 11-12 | 0.34 | 1х1 | 480 | 1146 | 8640 | 0,75х1,25 | 1100 | 436 | 64 | 27904
| 25 | 25.Кирпич керамический одинарный полнотелый технологическими пустотами до 12% М 200, М250 | 250*120*65 | 3.3 | М-200; M-250 | 12 | 100 | 2 | Малоэффективный | 11-12 | 0.45 | 1х1 | 360 | 1210 | 6120 | 0,75х1,25 | 1100 | 328 | 64 | 20992
| 26 | 26.Кирпич керамический одинарный полнотелый М 200 пустотность 0% | 250*60*65 | 3.7 | М-200; M-250 | 0 | 100 | 2 | Малоэффективный | 11-12 | 0.5 | 1х1 | 360 | 1370 | 5400 | 0,75х1,25 | 1230 | 328 | 64 | 20992
| 27 | 27. Кирпич керамический облицовочный «половинка» пустотелый красный «короед» | 250*60*65 | 2.4 | М-150 | 33 | 50 | 1.3 | Эффективный | 11-12 | 0.34 | 1х1 | 960 | 1175 | 17280 | 0,75х1,25 | 1155 | 872 | 64 | 55808
| 28 | 28.Кирпич керамический облицовочный «половинка» пустотелый коричневый «короед» | 250*60*65 | 2.4 | М-150 | 33 | 50 | 1.3 | Эффективный | 11-12 | 0.34 | 1х1 | 960 | 1175 | 17280 | 0,75х1,25 | 1155 | 872 | 64 | 55808
| 29 | 29.Камень (блок) керамический рядовой пустотелый с рифленой поверхностью красный | 250*120*140 | 4.35 | М-150 | 40 | 50 | 1.01 | Повышенная эффективность | 11 | 0.39 | 1х1 | 240 | 1100 | 4320 | 0,75х1,25 | 970 | 970 | 64 | 62080
| 30 | 30.Кирпич керамический лицевой полнотелый красный | 250*120*65 | 3.6 | М-200; M-250 | 0 | 100 | 2 | Малоэффективный | 11-12 | 0.5 | 1х1 | 360 | 1370 | 5400 | 0,75х1,25 | 1230 | 328 | 64 | 20992
| 31 | 31.Кирпич керамический облицовочный полуторный пустотелый "солома короед" | 250*120*88 | 3.4 | М-150 | 35 | 50 | 1.3 | Эффективный | 10 | 0.32 | 1х1 | 352 | 1200 | 6336 | 0,75х1,25 | 1115 | 328 | 64 | 20992
| 32 | 32.Кирпич керамический облицовочный одинарный пустотелый "солома короед" | 250*120*65 | 2.5 | М-150 | 35 | 50 | 1.3 | Эффективный | 10 | 0.32 | 1х1 | 480 | 1200 | 8640 | 0,75х1,25 | 1100 | 436 | 64 | 27904

## СПИСОК всех кирпичей
изображение кирпича | № | Наименование кирпича керамического ГОСТ 530-2012 | От 5 фур |  | От 10 фур | цена | краткое название | Группа
| п/п | [6 empty] | облицовочный кирпич | полнотелый кирпич | рядовой кирпич | цветной керамический | половинка | пустотелый кирпич
| 1 | 1.Кирпич керамический облицовочный полуторный пустотелый красный | 10.7 |  | 10.2 | 14.9 | полуторный красный
| 2 | 2.Кирпич керамический облицовочный одинарный пустотелый красный |  |  |  | 11.7 | одинарный красный
| 3 | 3.Кирпич керамический облицовочный полуторный пустотелый красный короед |  |  |  | 15 | полуторный короед
| 4 | 4.Кирпич керамический облицовочный одинарный пустотелый красный короед |  |  |  | 11.8 | одинарный короед
| 5 | 5.Кирпич керамический облицовочный полуторный пустотелый красный "черепашка" |  |  |  | 15 | полуторный черепаша
| 6 | 6.Кирпич керамический облицовочный одинарный пустотелый красный"черепашка" |  |  |  | 11.8 | одинарный черепашка
| 7 | 7.Кирпич керамический облицовочный «половинка» пустотелый красный | 8.9 | 8.3 | 7.7 | 8.9 | половинка красный
Кирпич керамический облицовочный 0,5НФ пустотелый
| 8 | 8.Кирпич керамический облицовочный «половинка» пустотелый красный «черепашка» | 9 | 8.4 | 7.8 | 9 | половинка черепашка
|  | 9.Кирпич керамический облицовочный полуторный пустотелый коричневый "гаванна" СНЯТО С ПРОИЗВОДСТВА |  |  |  | 20 | пулуторный "гаванна"
|  | 10.Кирпич керамический облицовочный одинарный пустотелый коричневый "гаванна" СНЯТО С ПРОИЗВОДСТВА |  |  |  | 14.8 | одинарный гаванна
| 9 | 11.Кирпич керамический облицовочный полуторный пустотелый кориневый "молочный шоколад" новая позиция!!!!!!!!!!!!!!!!!!!!!!!!!!!!!!!!!! |  |  | 17.2 | 24 | полуторный молочный шоколад
| 10 | 12.Кирпич керамический облицовочный одинарный пустотелый коричневый"молочный шоколад" новая позиция!!!!!!!!!!!!!!!!!!!!!!!!!!!!!!!!!!!! |  |  | 12.7 | 15.5 | одинарный молочный шоколад
| 11 | 13.Кирпич керамический облицовочный полуторный пустотелый коричневый "черепашка" |  |  |  | 24 | полуторный черепашка
| 12 | 14.Кирпич керамический облицовочный одинарный пустотелый коричневый "черепашка" |  |  |  | 15.5 | одинарный черепашка
| 13 | 15.Кирпич керамический облицовочный одинарный пустотелый коричневый "короед" |  |  |  | 15.6 | одинарный короед
| 14 | 16.Кирпич керамический облицовочный полуторный пустотелый коричневый "короед" |  |  |  | 24 | полуторный короед
| 15 | 17.Кирпич керамический облицовочный «половинка» пустотелый коричневый |  |  |  | 11.9 | половинка коричневый
Кирпич керамический облицовочный 0,5НФ пустотелый
| 16 | 18.Кирпич керамический облицовочный «половинка» пустотелый коричневый «черепашка» |  |  |  | 12 | половинка черепашка
| 17 | 19.Кирпич керамический облицовочный полуторный пустотелый "слоновая кость" |  |  |  | 28.6 | полуторный слоновая кость
| 18 | 20.Кирпич керамический облицовочный одинарный пустотелый "слоновая кость" |  |  |  | 22.3 | одинарный слоновая кость
| 19 | 21.Кирпич керамический облицовочный полуторный пустотелый "солома" |  |  |  | 27.3 | полуторный солома
| 20 | 22.Кирпич керамический облицовочный одинарный пустотелый "солома" |  |  |  | 19.5 | одинарный солома
| 21 | 23.Кирпич керамический рядовой полуторный пустотелый красный | 9.5 |  | 9 | 11.7 | полуторный рядовой
| 22 | 24.Кирпич керамический рядовой одинарный пустотелый красный |  |  |  | 9.6 | одинарный рядовой
| 23 | 25.Кирпич керамический одинарный полнотелый с технологическими пустотами до 12% М 200, М250 |  |  |  | 15 | полнотелый с тех пустотами до 12%
| 26 | 26.Кирпич керамический одинарный полнотелый М 200 СНЯТО С ПРОИЗВОДСТВА!!!! |  |  |  | 15 | полнотелый
| 24 | 27. Кирпич керамический облицовочный «половинка» пустотелый красный «короед» |  |  |  | 9 | половинка короед
| 25 | 28.Кирпич керамический облицовочный «половинка» пустотелый коричневый «короед» |  |  |  | 12 | половинка короед
|  | 29.Камень (блок) керамический рядовой пустотелый с рифленой поверхностью красный |  |  |  | 15.1 | Камень с рифленой поверхностью
|  | 30.Кирпич керамический лицевой полнотелый красный СНЯТО С ПРОИЗВОДСТВА |  |  |  | 16.5 | лицевой полнотелый
| 26 | 31.Кирпич керамический облицовочный полуторный пустотелый "солома короед" |  |  |  | под заказ | полуторный короед
| 27 | 32.Кирпич керамический облицовочный одинарный пустотелый "солома короед" |  |  |  | 19.5 | одинарный короед
| 27 | Кирпич керамический облицовочный одинарный пустотелый терракотовый НОВИНКА !!!!!! |  |  |  | на заказ | одинарный терракотовый
| 28 | Кирпич керамический одинарный фигурный Тип№1 НОВИНКА !!!!!! |  |  |  | на заказ | фигурный тип№1
| 29 | Кирпич керамический одинарный фигурный Тип№2 НОВИНКА !!!!!! |  |  |  | на заказ | фигурный тип№2